## Feuil1
Essai | Tissu | Vitesse | Nb passes | Température | Résultat | Remarques
1 | noir fin | 700 | 2 | 230 | soudure pas trop solide
2 | noir fin | 700 | 1 | 230 | pas soudé
3 | noir fin | 700 | 2 | 230 | non | hauteur mal réglée ?
4 | noir fin | 700 | 3 | 230 | non | (z11mm)
5 | noir fin | 700 | 4 | 230 | non
6 | noir fin | 500 | 1 | 230 | non
7 | noir fin | 700 | 2 | 230 | bébé trous aux angles, nickel | hauteur 12mm
8 | noir fin | 700 | 3 | 230 | gros trous aux angles, nickel
9 | noir fin | 500 | 1 | 230 | pas de trou aux angles sauf premier point, nickel
10 | noir fin | 500 | 2 | 230 | quelques trous aux angles, nickel
11 | noir fin | 200 | 1 | 230 | trou démarrage, nickel | z12
12 | noir fin | 200 | 1 | 230 | trou démarrage un chouia plus petit, nickel | 11.5cm
13 | noir fin | 500 | 1 | 230 | trait - pas de trou /
14 | noir fin | 500 | 1 | 230 | trou au début (plus petit)
15 | noir fin | 500 | 1 | 230 | pas de trou oooh | pas fermé
16 | noir fin | 500 | 1 | 230 | trou | retrait rapide
17 | noir fin | 500 | 1 | 230 | coins ok | avec élastique 11.5
18 | noir fin | 500 | 1 | 230 | coins ok | avec élastique z12
19 | noir fin | 250 | 1 | 230 | soudures côtés fragiles | avec élastique
20 | noir fin | 500 | 1 | 230 | coins ok | sans élastique
21 | noir épais | 170 | 1 | 230 | bon | sans élastique
22 | noir épais | 170 | 1 | 230 | presque nickel jusqu'à explosion | avec élastique z12.5
23 | noir épais | 170 | 1 | 280 | brûlé mais bien soudé | avec élastique z12.5
24 | noir épais | 500 | 1 | 280 | trous + pas soudé | avec élas 12
25 | noir épais | 160 | 1 | 230 | presque nickel jusqu'à explosion | sans élastique
26 | noir épais | 160 | 1 | 230 | nickel | avec élastique
27 | noir épais | 400 | 1 | 230 | pas collé partout | sans élastique z12 | forme
28 | noir épais | 160 | 1 | 230 | NICKEL | avec élastique z12.5 | forme
29 | orange sur jaune | 500 | 1 | 230 | pas adhérent | avec élastique
30 | orange sur jaune | 170 | 1 | 230 | nickel | sans élastique | retrait rapide
31 | orange sur jaune | 170 | 1 | 230 | propre | avec élastique | retrait rapide
32 | orange sur gris | 500 | 1 | 230 | pas soudé | z12 avec élastique
33 | orange sur gris | 170 | 1 | 230 | soudé horizontal pas vertical | z12 avec élastique
34 | orange sur gris | 200 | 1 | 230 | soudé horizontal pas vertical | z12 avec élastique | pas fermé / retrait rapide
35 | noir épais sur jaune | 170 | 1 | 230 | raté | sans élastique
36 | noir épais sur jaune | 300 | 1 | 260 | raté | sans élastique
37 | noir épais sur jaune | 300 | 1 | 230 | raté | avec élastique
38 | noir épais sur jaune | 200 | 1 | 230 | non collé partout | avec élastique
39 | noir épais sur jaune | 250 | 1 | 230 | ok | sans élastique
40 | noir épais sur jaune | 250 | 1 | 230 | bon | sans élastique | z1
41 | noir épais sur jaune | 250 | 1 | 230 | bug machine
42
43
44
45
46
47
48
49
50